## Hoja1
Grado de Acero | Estándar | Equivalente o Similar | ASTM | DIN | JIS | Aplicaciones Típicas
Aceros para recipientes a presión y aplicaciones de alta resistencia en condiciones extrema
Q245R-Q370R | GB713 | No tiene equivalente directo | - | - | - | Calderas, tanques de almacenamiento, recipientes a presión.
18MnMoNbR | GB713 | No tiene equivalente directo | - | - | - | Recipientes a presión para aplicaciones críticas en petroquímica y energía.
13MnNiMoR | GB713 | No tiene equivalente directo | - | - | - | Recipientes a presión en aplicaciones de alta resistencia y tenacidad.
15CrMoR | GB713 | Similar a 4118 o 4130 | - | - | - | Recipientes a presión y tuberías para alta temperatura y presión.
14Cr1MoR | GB713 | Similar a 4130 o 4140 | - | - | - | Recipientes a presión en aplicaciones de alta temperatura y corrosión.
12Cr2Mo1R | GB713 | Similar a 4130 o 4140 | - | - | - | Recipientes a presión en aplicaciones de alta temperatura y corrosión.
12Cr1MoVR | GB713 | No tiene equivalente directo | - | - | - | Recipientes a presión en aplicaciones de alta temperatura y corrosión.
07MnCrMoVR | GB19189 | No tiene equivalente directo | - | - | - | Recipientes a presión en aplicaciones de alta resistencia y tenacidad.
07MnNiCrMoVDR | GB19189 | No tiene equivalente directo | - | - | - | Recipientes a presión en aplicaciones criogénicas y de alta resistencia.
12MnNiVR | GB19189 | No tiene equivalente directo | - | - | - | Recipientes a presión en aplicaciones criogénicas y de alta resistencia.
6MnDR | GB3531 | No tiene equivalente directo | - | - | - | Recipientes a presión en aplicaciones criogénicas.
09MnNiDR | GB3531 | No tiene equivalente directo | - | - | - | Recipientes a presión en aplicaciones criogénicas y de baja temperatura.
15MnNiDR | GB3531 | No tiene equivalente directo | - | - | - | Recipientes a presión en aplicaciones criogénicas y de baja temperatura.
SB410, SB450, SB480 | G3103 | No tienen equivalente directo | - | - | G3103 | Estructuras generales, construcción naval, maquinaria.
SPV235, SPV315, SPV355, SPV410, SPV450, SPV490 | G3115 | No tienen equivalente directo | - | - | G3115 | Recipientes a presión en aplicaciones industriales y de alta resistencia.
SGV410, SGV450, SGV480 | G3118 | No tienen equivalente directo | - | - | G3118 | Calderas y recipientes a presión en aplicaciones de alta temperatura.
SBV1A, SBV1B, SBV2, SBV3 | G3119 | No tienen equivalente directo | - | - | G3119 | Recipientes a presión en aplicaciones criogénicas y de baja temperatura.
SEV245, SEV295, SEV345 | G3124 | No tienen equivalente directo | - | - | G3124 | Recipientes a presión en aplicaciones de alta resistencia y tenacidad.
HI, HII | DIN 17155 | No tienen equivalente directo | - | 17155 | - | Calderas y recipientes a presión en aplicaciones de alta temperatura.
10CrMo910 | DIN 17155 | Similar a 4130 | - | 17155 | - | Tuberías y recipientes a presión en aplicaciones de alta temperatura y presión.
15Mo3 | DIN 17155 | Similar a 4118 | - | 17155 | - | Calderas y recipientes a presión en aplicaciones de alta temperatura.
13CrMo44 | DIN 17155 | Similar a 4130 | - | 17155 | - | Tuberías y recipientes a presión en aplicaciones de alta temperatura y presión.
19Mn6 | DIN 17155 | No tiene equivalente directo | - | 17155 | - | Recipientes a presión en aplicaciones de alta resistencia y tenacidad.
CCS/41OA, CCS/410B | CCS | No tienen equivalente directo | - | - | - | Construcción naval y aplicaciones marinas.
(S)A299M | ASME/ASTM | No tiene equivalente directo | A299M | - | - | Placas para recipientes a presión en aplicaciones de alta resistencia.
(S)A515M Gr (60,65,70) | ASME/ASTM | Similar a 516 Gr 60, 65, 70 | A515M | - | - | Recipientes a presión en aplicaciones de alta temperatura.
(S)A204M (A, B, C) | ASME/ASTM | Similar a 204 | A204M | - | - | Placas para recipientes a presión en aplicaciones de baja temperatura.
(S)A387M Gr (5,11,12,22) | ASME/ASTM | Similar a 4130 (Gr 5), 4140 (Gr 11, 12), 4130 (Gr 22) | A387M | - | - | Calderas y tuberías en aplicaciones de alta temperatura y presión.
(S)A537M (CL1, CL2) | ASME/ASTM | No tiene equivalente directo | A537M | - | - | Recipientes a presión en aplicaciones criogénicas y de baja temperatura.
(S)A533GrB | ASME/ASTM | No tiene equivalente directo | A533M | - | - | Recipientes a presión en aplicaciones nucleares y de alta resistencia.
(S)A517M Gr (B, F) | ASME/ASTM | No tiene equivalente directo | A517M | - | - | Estructuras pesadas y maquinaria en aplicaciones de alta resistencia.
(S)A516M Gr (60,65,70) | ASME/ASTM | Similar a 516 Gr 60, 65, 70 | A516M | - | - | Recipientes a presión en aplicaciones de alta temperatura.
(S)A662M (A, B, C) | ASME/ASTM | No tiene equivalente directo | A662M | - | - | Recipientes a presión en aplicaciones de baja temperatura.
(S)A302M Gr (A, B, C, D) | ASME/ASTM | No tiene equivalente directo | A302M | - | - | Placas para recipientes a presión en aplicaciones de alta resistencia.
(S)A737M Gr (A, B, C) | ASME/ASTM | No tiene equivalente directo | A737M | - | - | Recipientes a presión en aplicaciones de alta resistencia y tenacidad.
(S)A738M Gr (A, B, C) | ASME/ASTM | No tiene equivalente directo | A738M | - | - | Recipientes a presión en aplicaciones de alta resistencia y tenacidad.
(S)A203 (A, B, D, E, F) | ASME/ASTM | Similar a 203 | A203 | - | - | Placas para recipientes a presión en aplicaciones de baja temperatura.
(S)A285 (A, B, C) | ASME/ASTM | Similar a 285 | A285 | - | - | Recipientes a presión en aplicaciones de baja y media presión.
(S)A841GrD | ASME/ASTM | No tiene equivalente directo | A841 | - | - | Recipientes a presión en aplicaciones de alta resistencia y tenacidad.
P235GH | EN 10028-2 | 1015 Mod. | - | - | - | Recipientes de presión y componentes de reactores nucleares.
P265GH | EN 10028-2 | 1020 Mod. | - | - | - | Recipientes de presión y componentes de reactores nucleares.
P295GH | EN 10028-2 | 1025 Mod. | - | - | - | Recipientes de presión y componentes de reactores nucleares.
P355GH | EN 10028-2 | 1030 Mod. | - | - | - | Recipientes de presión y componentes de reactores nucleares.
16Mo3 | EN 10028-2 | 4115 Mod. | - | - | - | Recipientes de presión y componentes de reactores nucleares.
13CrMo4-5 | EN 10028-2 | 4130 Mod. | - | - | - | Recipientes de presión y componentes de reactores nucleares.
10CrMo9-10 | EN 10028-2 | 4140 Mod. | - | - | - | Recipientes de presión y componentes de reactores nucleares.
11CrMo9-10 | EN 10028-2 | 4140 Mod. | - | - | - | Recipientes de presión y componentes de reactores nucleares.
P275(NH, NL1, NL2) | EN 10028-3 | 1025 Mod. | - | - | - | Recipientes de presión y componentes de reactores nucleares.
P355(N, NH, NL1, NL2) | EN 10028-3 | 1030 Mod. | - | - | - | Recipientes de presión y componentes de reactores nucleares.
P460(NH, NL1, NL2) | EN 10028-3 | 1045 Mod. | - | - | - | Recipientes de presión y componentes de reactores nucleares.
A42 | NF A36-205 | 1020 Mod. | - | - | - | Recipientes de presión y componentes de reactores nucleares.
A52 | NF A36-205 | 1025 Mod. | - | - | - | Recipientes de presión y componentes de reactores nucleares.
A48 | NF A36-205 | 1015 Mod. | - | - | - | Recipientes de presión y componentes de reactores nucleares.
20MnHR | RCC-M 2000+2002 | 1025 Mod. | - | - | - | Recipientes de presión y componentes de reactores nucleares.
16MnHR | RCC-M 2000+2002 | 1518 Mod. | - | - | - | Recipientes de presión y componentes de reactores nucleares.
20HR | RCC-M 2000+2002 | 1020 Mod. | - | - | - | Recipientes de presión y componentes de reactores nucleares.
13MnNiMo5-4 | EN 10028-2 | 4140 Mod. | - | - | - | Recipientes de presión y componentes de reactores nucleares.
BHW35 | EN 10028-2 | 4140 Mod. | - | - | - | Recipientes de presión y componentes de reactores nucleares.
DIWA353 | EN 10028-2 | 4140 Mod. | - | - | - | Recipientes de presión y componentes de reactores nucleares.
16MnD5 | RCC-M 2000+2002 | 1518 Mod. | - | - | - | Recipientes de presión y componentes de reactores nucleares.
18MnD5 | RCC-M 2000+2002 | 1524 Mod. | - | - | - | Recipientes de presión y componentes de reactores nucleares.
08Ni3DR | RCC-M 2000+2002 | 1020 Mod. | - | - | - | Recipientes de presión y componentes de reactores nucleares.
06Ni9DR | RCC-M 2000+2002 | 1025 Mod. | - | - | - | Recipientes de presión y componentes de reactores nucleares.
20MnNiMo | RCC-M 2000+2002 | 4140 Mod. | - | - | - | Recipientes de presión y componentes de reactores nucleares.
20MnMoNi55 | RCC-M 2000+2002 | 4140 Mod. | - | - | - | Recipientes de presión y componentes de reactores nucleares.
20MnMoR | RCC-M 2000+2002 | 4140 Mod. | - | - | - | Recipientes de presión y componentes de reactores nucleares.
Q345R(HD) | GB 713 | 1025 Mod. | - | - | - | Recipientes de presión y componentes de reactores nucleares.
2.25Cr1Mo | EN 10028-2 | 4130 Mod. | - | - | - | Recipientes de presión y componentes de reactores nucleares.
1Cr0.5Mo | EN 10028-2 | 4130 Mod. | - | - | - | Recipientes de presión y componentes de reactores nucleares.
2.25Cr1Mo0.25V | EN 10028-2 | 4130 Mod. | - | - | - | Recipientes de presión y componentes de reactores nucleares.
1.25Cr0.5MoSi | EN 10028-2 | 4130 Mod. | - | - | - | Recipientes de presión y componentes de reactores nucleares.
1.25Cr0.5Mo | EN 10028-2 | 4130 Mod. | - | - | - | Recipientes de presión y componentes de reactores nucleares.
Aceros de Alta Resistencia para Estructuras y Aplicaciones Industriales. comúnmente utilizados en construcción, maquinaria pesada, y otras aplicaciones donde se requiere resistencia y durabilidad. (Baja combinación de oro, alta potencia, placa de acero de alto rendimiento).
Q345 (A, B, C, D, E) | GB/T 1591 | Similar a ASTM A572 Gr 50 |  |  |  | Estructuras de construcción, puentes, maquinaria pesada.
Q390 (A, B, C, D, E) | GB/T 1591 | Similar a ASTM A572 Gr 55 |  |  |  | Estructuras de alta resistencia, grúas, equipos pesados.
Q420 (A, B, C, D, E) | GB/T 1591 | Similar a ASTM A572 Gr 60 |  |  |  | Estructuras de alta resistencia, torres de transmisión, maquinaria pesada.
Q460 (C, D, E) | GB/T 1591 | Similar a ASTM A572 Gr 65 |  |  |  | Estructuras de alta resistencia, grúas, equipos de minería.
Q500 (C, D, E) | GB/T 1591 | No tiene equivalente directo |  |  |  | Estructuras de alta resistencia, aplicaciones especiales en construcción.
Q550 (C, D, E) | GB/T 1591 | No tiene equivalente directo |  |  |  | Estructuras de alta resistencia, aplicaciones en minería y maquinaria pesada.
Q620 (C, D, E) | GB/T 1591 | No tiene equivalente directo |  |  |  | Estructuras de alta resistencia, aplicaciones en grúas y equipos pesados.
Q690 (C, D, E) | GB/T 1591 | No tiene equivalente directo |  |  |  | Estructuras de alta resistencia, aplicaciones en minería y construcción pesada.
Q800 (C, D, E) | GB/T 1591 | No tiene equivalente directo |  |  |  | Estructuras de alta resistencia, aplicaciones especiales en minería y construcción.
Q890 (C, D, E) | GB/T 1591 | No tiene equivalente directo |  |  |  | Estructuras de alta resistencia, aplicaciones en minería y construcción pesada.
Q960 (C, D, E) | GB/T 1591 | No tiene equivalente directo |  |  |  | Estructuras de alta resistencia, aplicaciones especiales en minería y construcción.
SM490 (A, B, C) | G3106 | Similar a ASTM A36 |  |  |  | Estructuras generales, construcción naval, maquinaria.
SM490Y (A, B) | G3106 | Similar a ASTM A572 Gr 50 |  |  |  | Estructuras de alta resistencia, construcción naval, maquinaria pesada.
SM520 (B, C) | G3106 | Similar a ASTM A572 Gr 50 |  |  |  | Estructuras de alta resistencia, puentes, grúas.
SM570 | G3106 | Similar a ASTM A572 Gr 65 |  |  |  | Estructuras de alta resistencia, maquinaria pesada, equipos de minería.
St44-3 | DIN 17100 | Similar a ASTM A36 |  |  |  | Estructuras generales, construcción, maquinaria.
St52-3 | DIN 17100 | Similar a ASTM A572 Gr 50 |  |  |  | Estructuras de alta resistencia, puentes, grúas.
St50-2 | DIN 17100 | Similar a ASTM A36 |  |  |  | Estructuras generales, construcción, maquinaria.
St60-2 | DIN 17100 | Similar a ASTM A572 Gr 50 |  |  |  | Estructuras de alta resistencia, puentes, grúas.
St70-2 | DIN 17100 | Similar a ASTM A572 Gr 65 |  |  |  | Estructuras de alta resistencia, maquinaria pesada, equipos de minería.
StE315 | DIN 17102 | No tiene equivalente directo |  |  |  | Estructuras de alta resistencia, aplicaciones en construcción y maquinaria.
StE500 | DIN 17102 | No tiene equivalente directo |  |  |  | Estructuras de alta resistencia, aplicaciones en construcción y maquinaria pesada.
A572M (Gr42,50,55,65) | ASTM A572 | Similar a 1045 (Gr50) |  |  |  | Estructuras de alta resistencia, puentes, grúas, maquinaria pesada.
A633 (A, C, D, E) | ASTM A633 | No tiene equivalente directo |  |  |  | Estructuras de alta resistencia, aplicaciones en construcción y minería.
43 (A, B, C, D, DD, EE) | BS 4360 | Similar a ASTM A36 |  |  |  | Estructuras generales, construcción, maquinaria.
50 (A, B, C, D, DD, EE, F) | BS 4360 | Similar a ASTM A572 Gr 50 |  |  |  | Estructuras de alta resistencia, puentes, grúas, maquinaria pesada.
Aceros Estructurales y de Alta Resistencia para Construcción, Maquinaria, Aplicaciones Especiales y Soldabilidad. (Placa de acero de baja aleación y alta resistencia)
55 (C, EE, F) | BS 4360 | Similar a ASTM A572 Gr 50 |  |  |  | Estructuras de alta resistencia, puentes, grúas, maquinaria pesada.
S275 (JR, JO, J2) | EN 10025-2 | Similar a ASTM A36 |  |  |  | Estructuras generales, construcción, maquinaria.
S355 (JR, JO, J2, K2) | EN 10025-2 | Similar a ASTM A572 Gr 50 |  |  |  | Estructuras de alta resistencia, puentes, grúas, maquinaria pesada.
E295 | EN 10025-2 | Similar a ASTM A36 |  |  |  | Estructuras generales, construcción, maquinaria.
E335 | EN 10025-2 | Similar a ASTM A572 Gr 50 |  |  |  | Estructuras de alta resistencia, puentes, grúas, maquinaria pesada.
E360 | EN 10025-2 | Similar a ASTM A572 Gr 55 |  |  |  | Estructuras de alta resistencia, puentes, grúas, maquinaria pesada.
S275 (N, NL) | EN 10025-3 | Similar a ASTM A36 |  |  |  | Estructuras generales, construcción, maquinaria.
S355 (N, NL) | EN 10025-3 | Similar a ASTM A572 Gr 50 |  |  |  | Estructuras de alta resistencia, puentes, grúas, maquinaria pesada.
S420 (N, NL) | EN 10025-3 | Similar a ASTM A572 Gr 65 |  |  |  | Estructuras de alta resistencia, maquinaria pesada, equipos de minería.
S460 (N, NL) | EN 10025-3 | Similar a ASTM A572 Gr 65 |  |  |  | Estructuras de alta resistencia, maquinaria pesada, equipos de minería.
S275M-S460M | EN 10025-4 | Similar a ASTM A572 Gr 50 |  |  |  | Estructuras de alta resistencia, puentes, grúas, maquinaria pesada.
S275ML-S460ML | EN 10025-4 | Similar a ASTM A572 Gr 50 |  |  |  | Estructuras de alta resistencia, puentes, grúas, maquinaria pesada.
S460Q-S960Q | EN 10025-6 | No tiene equivalente directo |  |  |  | Estructuras de alta resistencia, aplicaciones especiales en minería y construcción.
S460QL-S960QL | EN 10025-6 | No tiene equivalente directo |  |  |  | Estructuras de alta resistencia, aplicaciones especiales en minería y construcción.
S460QL1-S890QL1 | EN 10025-6 | No tiene equivalente directo |  |  |  | Estructuras de alta resistencia, aplicaciones especiales en minería y construcción.
E355 (CC, DD, E) | EN 10025-2 | Similar a ASTM A572 Gr 50 |  |  |  | Estructuras de alta resistencia, puentes, grúas, maquinaria pesada.
E390 (CC, DD, E) | EN 10025-2 | Similar a ASTM A572 Gr 55 |  |  |  | Estructuras de alta resistencia, puentes, grúas, maquinaria pesada.
E420 (CC, DD, E) | EN 10025-2 | Similar a ASTM A572 Gr 65 |  |  |  | Estructuras de alta resistencia, maquinaria pesada, equipos de minería.
E460 (CC, DD, E) | EN 10025-2 | Similar a ASTM A572 Gr 65 |  |  |  | Estructuras de alta resistencia, maquinaria pesada, equipos de minería.
E420 (DD, E) | EN 10025-2 | Similar a ASTM A572 Gr 65 |  |  |  | Estructuras de alta resistencia, maquinaria pesada, equipos de minería.
E460 (DD, E) | EN 10025-2 | Similar a ASTM A572 Gr 65 |  |  |  | Estructuras de alta resistencia, maquinaria pesada, equipos de minería.
E500 (DD, E) | EN 10025-2 | No tiene equivalente directo |  |  |  | Estructuras de alta resistencia, aplicaciones especiales en minería y construcción.
E550 (DD, E) | EN 10025-2 | No tiene equivalente directo |  |  |  | Estructuras de alta resistencia, aplicaciones especiales en minería y construcción.
E620 (DD, E) | EN 10025-2 | No tiene equivalente directo |  |  |  | Estructuras de alta resistencia, aplicaciones especiales en minería y construcción.
E690 (DD, E) | EN 10025-2 | No tiene equivalente directo |  |  |  | Estructuras de alta resistencia, aplicaciones especiales en minería y construcción.
BB503 (C, D, E) | BS 4360 | Similar a ASTM A572 Gr 50 |  |  |  | Estructuras de alta resistencia, puentes, grúas, maquinaria pesada.
SM400ZL | G3106 | Similar a ASTM A36 |  |  |  | Estructuras generales, construcción, maquinaria.
BB41BF (C, D) | BS 4360 | Similar a ASTM A572 Gr 50 |  |  |  | Estructuras de alta resistencia, puentes, grúas, maquinaria pesada.
AS3678-350 | AS 3678 | Similar a ASTM A572 Gr 50 |  |  |  | Estructuras de alta resistencia, puentes, grúas, maquinaria pesada.
WH60 | GB/T 1591 | Similar a ASTM A572 Gr 50 |  |  |  | Estructuras de alta resistencia, puentes, grúas, maquinaria pesada.
WQ690-WQ1100 (C, D, E) | GB/T 16270 | No tiene equivalente directo |  |  |  | Estructuras de alta resistencia, aplicaciones especiales en minería y construcción.
1E1839 | DIN 17100 | Similar a ASTM A36 |  |  |  | Estructuras generales, construcción, maquinaria.
1E0653 | DIN 17100 | Similar a ASTM A572 Gr 50 |  |  |  | Estructuras de alta resistencia, puentes, grúas, maquinaria pesada.
1E0650 | DIN 17100 | Similar a ASTM A572 Gr 50 |  |  |  | Estructuras de alta resistencia, puentes, grúas, maquinaria pesada.
1E0682 | DIN 17100 | Similar a ASTM A572 Gr 50 |  |  |  | Estructuras de alta resistencia, puentes, grúas, maquinaria pesada.
S700MC | EN 10149-2 | No tiene equivalente directo |  |  |  | Estructuras de alta resistencia, aplicaciones especiales en minería y construcción.
WH785E | GB/T 16270 | No tiene equivalente directo |  |  |  | Estructuras de alta resistencia, aplicaciones especiales en minería y construcción.
WA80 | GB/T 16270 | No tiene equivalente directo |  |  |  | Estructuras de alta resistencia, aplicaciones especiales en minería y construcción.
WH 100Q | GB/T 16270 | No tiene equivalente directo |  |  |  | Estructuras de alta resistencia, aplicaciones especiales en minería y construcción.
WSD690D | GB/T 16270 | No tiene equivalente directo |  |  |  | Estructuras de alta resistencia, aplicaciones especiales en minería y construcción.
WSD690E | GB/T 16270 | No tiene equivalente directo |  |  |  | Estructuras de alta resistencia, aplicaciones especiales en minería y construcción.
Q460CF-Q800CF (C, D, E) | GB/T 1591 | No tiene equivalente directo |  |  |  | Estructuras de alta resistencia, aplicaciones especiales en minería y construcción.
WDB620 (C, D, E) | GB/T 16270 | No tiene equivalente directo |  |  |  | Estructuras de alta resistencia, aplicaciones especiales en minería y construcción.
WDB690 (C, D, E) | GB/T 16270 | No tiene equivalente directo |  |  |  | Estructuras de alta resistencia, aplicaciones especiales en minería y construcción.
WH70 (B, C, D, E) | GB/T 16270 | No tiene equivalente directo |  |  |  | Estructuras de alta resistencia, aplicaciones especiales en minería y construcción.
WH80 | GB/T 16270 | No tiene equivalente directo |  |  |  | Estructuras de alta resistencia, aplicaciones especiales en minería y construcción.
Placa de acero resistente a la corrosión y a la intemperie
Q235NH-Q550NH (A, B, C, D, E) | GB/T 4171 | No tiene equivalente directo |  |  |  | Estructuras expuestas a la intemperie, puentes, torres de transmisión.
Q295GNH | GB/T 4171 | No tiene equivalente directo |  |  |  | Estructuras expuestas a la intemperie, aplicaciones en construcción.
Q355GNH | GB/T 4171 | No tiene equivalente directo |  |  |  | Estructuras expuestas a la intemperie, aplicaciones en construcción.
16CuCr | GB/T 4171 | No tiene equivalente directo |  |  |  | Estructuras expuestas a la intemperie, aplicaciones en construcción.
12MnCuCr | GB/T 4171 | No tiene equivalente directo |  |  |  | Estructuras expuestas a la intemperie, aplicaciones en construcción.
15MnCuCr | GB/T 4171 | No tiene equivalente directo |  |  |  | Estructuras expuestas a la intemperie, aplicaciones en construcción.
15MnCuCr-QT | GB/T 4171 | No tiene equivalente directo |  |  |  | Estructuras expuestas a la intemperie, aplicaciones en construcción.
09CuPCrNi | GB/T 4171 | No tiene equivalente directo |  |  |  | Estructuras expuestas a la intemperie, aplicaciones en construcción.
SMA400 (AW, BW, CW) | G3114 | Similar a ASTM A36 |  |  |  | Estructuras generales, construcción naval, maquinaria.
SMA400 (AP, BP, CP) | G3114 | Similar a ASTM A36 |  |  |  | Estructuras generales, construcción naval, maquinaria.
SMA490 (AW, BW, CW) | G3114 | Similar a ASTM A572 Gr 50 |  |  |  | Estructuras de alta resistencia, construcción naval, maquinaria pesada.
SMA490 (AP, BP, CP) | G3114 | Similar a ASTM A572 Gr 50 |  |  |  | Estructuras de alta resistencia, construcción naval, maquinaria pesada.
SMA570W | G3114 | Similar a ASTM A572 Gr 65 |  |  |  | Estructuras de alta resistencia, maquinaria pesada, equipos de minería.
SMA570P | G3114 | Similar a ASTM A572 Gr 65 |  |  |  | Estructuras de alta resistencia, maquinaria pesada, equipos de minería.
S235 (JOW, J2W) | EN 10025-2 | Similar a ASTM A36 |  |  |  | Estructuras generales, construcción, maquinaria.
S355 (JOW, JOWP, J2W, J2WP, K2W) | EN 10025-2 | Similar a ASTM A572 Gr 50 |  |  |  | Estructuras de alta resistencia, puentes, grúas, maquinaria pesada.
WR50B | BS 4360 | Similar a ASTM A572 Gr 50 |  |  |  | Estructuras de alta resistencia, puentes, grúas, maquinaria pesada.
WR50C | BS 4360 | Similar a ASTM A572 Gr 50 |  |  |  | Estructuras de alta resistencia, puentes, grúas, maquinaria pesada.
A588 (A, B, C, K) | ASTM A588 | Similar a 1045 |  |  |  | Estructuras expuestas a la intemperie, puentes, torres de transmisión.
Cor-tenB | ASTM A588 | Similar a 1045 |  |  |  | Estructuras expuestas a la intemperie, puentes, torres de transmisión.
HIC | NACE MR0175 | No tiene equivalente directo |  |  |  | Aplicaciones en ambientes con presencia de hidrógeno, como la industria petrolera.
08Cu | GB/T 4171 | No tiene equivalente directo |  |  |  | Estructuras expuestas a la intemperie, aplicaciones en construcción.
16MnCu | GB/T 4171 | No tiene equivalente directo |  |  |  | Estructuras expuestas a la intemperie, aplicaciones en construcción.
10CrMoAl | GB/T 4171 | No tiene equivalente directo |  |  |  | Estructuras expuestas a la intemperie, aplicaciones en construcción.
St37-3Cu3 | DIN 17100 | Similar a ASTM A36 |  |  |  | Estructuras generales, construcción, maquinaria.
RD400 | BS 4360 | Similar a ASTM A572 Gr 50 |  |  |  | Estructuras de alta resistencia, puentes, grúas, maquinaria pesada.
S-TEN2 | G3114 | Similar a ASTM A572 Gr 50 |  |  |  | Estructuras de alta resistencia, puentes, grúas, maquinaria pesada.
Accor-A2 | EN 10025-2 | Similar a ASTM A572 Gr 50 |  |  |  | Estructuras de alta resistencia, puentes, grúas, maquinaria pesada.
Placa de Acero para Puentes y Estructuras con Alta Resistencia y Resistencia a la Intemperie.
Q235q-Q690q (C, D, E) | GB/T 714 | No tiene equivalente directo |  |  |  | Puentes, estructuras de alta resistencia, aplicaciones en construcción pesada.
A709M (Gr36, 50, 50W, 70W, HPS50W, HPS70W) | ASTM | Similar a 1045 (Gr50) |  |  |  | Puentes, estructuras de alta resistencia, aplicaciones en construcción pesada.
14MnNbq | GB/T 714 | No tiene equivalente directo |  |  |  | Puentes, estructuras de alta resistencia, aplicaciones en construcción pesada.
Placa de acero para uso en estructuras arquitectónicas
Q235GJ(B,C,D,E) | GB/T 19879 | 1010, 1020 |  |  |  | Estructuras arquitectónicas, edificios, puentes y construcciones generales.
Q345GJ(B,C,D,E) | GB/T 19879 | 1025, 1030 |  |  |  | Estructuras de alta resistencia, puentes, torres y edificios de gran altura.
Q390GJ(C,D,E) | GB/T 19879 | 1040, 1045 |  |  |  | Estructuras pesadas, grúas, maquinaria pesada y componentes de alta resistencia.
Q420GJ(C,D,E) | GB/T 19879 | 1045, 1050 |  |  |  | Estructuras de alta resistencia y rigidez, puentes largos y torres de transmisión.
Q460GJ(C,D,E) | GB/T 19879 | 1050, 1060 |  |  |  | Estructuras de muy alta resistencia, aplicaciones en ingeniería civil y maquinaria.
SN400(A,B,C) | G 3136 | 1015, 1020 |  |  |  | Estructuras generales, edificios, puentes y componentes de construcción.
SN490(B,C) | G 3136 | 1025, 1030 |  |  |  | Estructuras de alta resistencia, puentes, torres y edificios de gran altura.
355EMZ | BS 7191 | 1020, 1025 |  |  |  | Estructuras arquitectónicas, puentes y componentes de construcción en zonas sísmicas.
450EM | BS 7191 | 1030, 1035 |  |  |  | Estructuras de alta resistencia, puentes largos y edificios de gran altura.
450EMZ | BS 7191 | 1035, 1040 |  |  |  | Estructuras de muy alta resistencia, aplicaciones en ingeniería civil y maquinaria.
Placas de Aceros Aleados de estructura aleada para Componentes Mecánicos de Alta Resistencia y Durabilidad
15CrMo | GB/T 3077 | 4115 |  |  |  | Componentes de calderas, tuberías de alta temperatura y piezas de maquinaria.
20CrMo | GB/T 3077 | 4118 |  |  |  | Engranajes, ejes y componentes de maquinaria que requieren alta resistencia y dureza.
30CrMo | GB/T 3077 | 4130 |  |  |  | Piezas de maquinaria pesada, ejes y componentes de alta resistencia.
35CrMo | GB/T 3077 | 4135 |  |  |  | Componentes de maquinaria pesada, ejes y piezas sometidas a altas cargas.
20Cr | GB/T 3077 | 5120 |  |  |  | Engranajes, ejes y componentes de maquinaria que requieren alta resistencia y dureza.
40Cr | GB/T 3077 | 5140 |  |  |  | Componentes de maquinaria pesada, ejes y piezas sometidas a altas cargas.
20Mn2 | GB/T 5216 | 1524 |  |  |  | Estructuras soldadas, componentes de maquinaria y piezas de construcción.
40Mn2 | GB/T 3077 | 1330 |  |  |  | Estructuras soldadas, componentes de maquinaria y piezas de construcción.
SAE4130 | ASTM A29 | 4130 |  |  |  | Componentes aeroespaciales, ejes y piezas de alta resistencia.
16CuCr | GB/T 5216 | 1215 |  |  |  | Componentes de maquinaria y piezas de construcción que requieren alta resistencia.
RQ65 | Propietario | 4140 Mod. |  |  |  | Componentes de maquinaria pesada y piezas de alta resistencia.
50Mn2V | GB/T 5216 | 1561 |  |  |  | Componentes de maquinaria pesada y piezas de alta resistencia.
50Mn2Nb | GB/T 5216 | 1561 Mod. |  |  |  | Componentes de maquinaria pesada y piezas de alta resistencia.
B61N-S | Propietario | 4140 Mod. |  |  |  | Componentes de maquinaria pesada y piezas de alta resistencia.
SC460 | Propietario | 4140 Mod. |  |  |  | Componentes de maquinaria pesada y piezas de alta resistencia.
21CrMo10 | EN 10083-1 | 4130 Mod. |  |  |  | Componentes de maquinaria pesada y piezas de alta resistencia.
38CrMoAl | GB/T 3077 | 4140 Mod. |  |  |  | Componentes de maquinaria pesada y piezas de alta resistencia.
35SiMn | GB/T 3077 | 4130 Mod. |  |  |  | Componentes de maquinaria pesada y piezas de alta resistencia.
25Cr3MoVA | GB/T 3077 | 4130 Mod. |  |  |  | Componentes de maquinaria pesada y piezas de alta resistencia.
20CrMnMo | GB/T 3077 | 4140 Mod. |  |  |  | Componentes de maquinaria pesada y piezas de alta resistencia.
12Cr1MoV | GB/T 3077 | 4130 Mod. |  |  |  | Componentes de maquinaria pesada y piezas de alta resistencia.
30CrMnSiA | GB/T 3077 | 4130 Mod. |  |  |  | Componentes de maquinaria pesada y piezas de alta resistencia.
35CrMnSiA | GB/T 3077 | 4130 Mod. |  |  |  | Componentes de maquinaria pesada y piezas de alta resistencia.
25CrMo4 | EN 10083-1 | 4130 Mod. |  |  |  | Componentes de maquinaria pesada y piezas de alta resistencia.
34CrMo4 | EN 10083-1 | 4130 Mod. |  |  |  | Componentes de maquinaria pesada y piezas de alta resistencia.
42CrMo4 | EN 10083-1 | 4140 |  |  |  | Componentes de maquinaria pesada, ejes y piezas sometidas a altas cargas.
Aceros para Herramientas, Moldes y Aplicaciones de Alta Resistencia al Desgaste y al Calor.
545C-555C | G 4051 | 1045, 1055 | A29 | 17200 | G 4051 | Moldes, matrices y componentes de maquinaria que requieren alta resistencia y dureza.
5M45-5MSS | YB/T 107 | 1045, 1050 | A29 | 17200 | G 4051 | Moldes y patrones de molienda, piezas de maquinaria pesada.
WRZ400 | GB/T 711 | 10451050 | A29 | 17200 | G 4051 | Moldes y patrones de molienda, piezas de maquinaria pesada.
DIM042H | GB/T 711 | 1042 | A29 | 17200 | G 4051 | Moldes y patrones de molienda, piezas de maquinaria pesada.
45-55 | GB/T 711 | 1045, 1055 | A29 | 17200 | G 4051 | Moldes, matrices y componentes de maquinaria que requieren alta resistencia y dureza.
H13 | AISI H13 | H13 | A681 | 1.2344 | SKD61 | Moldes para forja, extrusión en caliente y matrices de trabajo en caliente. | Trabajo en Caliente
H11 | AISI H11 | H11 | A681 | 1.2343 | SKD6 | Herramientas para trabajo en caliente, matrices y moldes de extrusión. | Trabajo en Caliente
L6 | AISI L6 | L6 | A681 | 1.2713 | SKT4 | Herramientas de corte, matrices y piezas resistentes al impacto. | Trabajo en Caliente
H21 | AISI H21 | H21 | A681 | 1.2581 | SKD5 | Herramientas para trabajo en caliente, como matrices de forja y extrusión. | Trabajo en Caliente
H10 | AISI H10 | H10 | A681 | 1.2365 | SKD62 | Moldes y matrices para trabajo en caliente y aplicaciones de alta resistencia. | Trabajo en Caliente
H10A | AISI H10A | H10A | A681 | 1.2367 | SKD7 | Herramientas para trabajo en caliente y aplicaciones que requieren alta tenacidad. | Trabajo en Caliente
5M3Cr2Mo | YB/T 107 | P20 Mod. | A681 | 1.2311 | G 4404 | Moldes para plásticos, matrices de inyección y herramientas de trabajo en frío.
5M3Cr2NiMo | YB/T 107 | P20+Ni | A681 | 1.2738 | G 4404 | Moldes de gran tamaño, matrices de forja y herramientas de alta tenacidad.
WNM320-WNM500 | EN 10083-3 | 4130, 4140 | A29 | 1.7218 | G 4105 | Moldes y componentes de maquinaria que requieren alta resistencia y tenacidad.
W5M 1368 | GB/T 711 | 1045, 1050 | A29 | 17200 | G 4051 | Moldes y patrones de molienda, piezas de maquinaria pesada.
W5M308 | GB/T 711 | 1045, 1050 | A29 | 17200 | G 4051 | Moldes y patrones de molienda, piezas de maquinaria pesada.
W5M358 | GB/T 711 | 1045, 1050 | A29 | 17200 | G 4051 | Moldes y patrones de molienda, piezas de maquinaria pesada.
W5M23128 | GB/T 711 | 1045, 1050 | A29 | 17200 | G 4051 | Moldes y patrones de molienda, piezas de maquinaria pesada.
D2/SKD11 | AISI D2 / SKD11 | D2/SKD11 | A681 | 1.2379 | SKD11 | Matrices de corte, herramientas de estampado y moldes de alta resistencia al desgaste. | Trabajo en Frío
S7 | AISI S7 | S7 | A681 | 1.2363 | SKS3 | Herramientas de corte, matrices y aplicaciones que requieren alta tenacidad. | Trabajo en Frío
O1 | AISI O1 | O1 | A681 | 1.251 | SKS3 | Herramientas de corte, cuchillas y matrices de precisión. | Trabajo en Frío
O2 | AISI O2 | O2 | A681 | 1.2842 | SKS3 | Herramientas de corte, matrices y aplicaciones que requieren alta dureza. | Trabajo en Frío
A2 | AISI A2 | A2 | A681 | 1.2363 | SKD12 | Matrices de corte, herramientas de estampado y aplicaciones de alta resistencia. | Trabajo en Frío
A8 | AISI A8 | A8 | A681 | 1.2367 | SKD6 | Herramientas de corte, matrices y aplicaciones que requieren alta resistencia al desgaste. | Trabajo en Frío
D3 | AISI D3 | D3 | A681 | 1.208 | SKD1 | Matrices de corte, herramientas de estampado y aplicaciones de alta resistencia. | Trabajo en Frío
D6 | AISI D6 | D6 | A681 | 1.2436 | SKD2 | Herramientas de corte, matrices y aplicaciones que requieren alta dureza. | Trabajo en Frío
DC53 | DC53 | DC53 | - | - | DC53 | Herramientas de corte, matrices y aplicaciones que requieren alta tenacidad y resistencia al desgaste. | Trabajo en Frío
DC53/SLD10 | DC53 / SLD10 | DC53/SLD10 | - | - | DC53 | Herramientas de corte, matrices y aplicaciones que requieren alta tenacidad y resistencia al desgaste. | Trabajo en Frío
75Cr1 | GB/T 711 | 1075 | A29 | 17200 | G 4801 | Herramientas de corte, moldes y matrices de alta dureza. | Trabajo en Frío
50Mn-65Mn | GB/T 711 | 1060, 1065 | A29 | 17200 | G 4801 | Herramientas de corte, moldes y matrices de alta dureza. | Trabajo en Frío
4140 | GB/T 711 | 4140 | A29 | 1.7225 | G 4105 | Moldes, matrices y componentes de maquinaria que requieren alta resistencia y dureza. | Trabajo en Frío
M2 | AISI M2 | M2 | A600 | 1.3343 | SKH51 | Herramientas de corte de alta velocidad, brocas y fresas. | Alta Velocidad
M35 | AISI M35 | M35 | A600 | 1.3243 | SKH55 | Herramientas de corte de alta velocidad con mayor resistencia al calor. | Alta Velocidad
M42 | AISI M42 | M42 | A600 | 1.3247 | SKH59 | Herramientas de corte de alta velocidad para materiales duros y abrasivos. | Alta Velocidad
420 FM | AISI 420 Modificado | 420 FM | - | 1.2083 | SUS 420 J2 | Moldes para plásticos que requieren alta resistencia a la corrosión y buen pulido. | Para Moldes de plastico
420 ESR | AISI 420 ESR | 420 ESR | - | 1.2083 | SUS 420 J2 | Moldes para plásticos de alta precisión y acabado superficial exigente. | Para Moldes de plastico
P20+S | AISI P20 Modificado | P20+S | A681 | 1.2311 | - | Moldes para plásticos de uso general, con mayor resistencia al desgaste y tenacidad. | Para Moldes de plastico
P20 | AISI P20 | P20 | A681 | 1.2311 | - | Moldes para plásticos de uso general, buena maquinabilidad y resistencia al desgaste. | Para Moldes de plastico
P20+Ni | AISI P20 Modificado | P20+Ni | A681 | 1.2738 | - | Moldes para plásticos de gran tamaño, con mayor resistencia y tenacidad. | Para Moldes de plastico
1.2738 | DIN 1.2738 | 1.2738 | - | 1.2738 | - | Moldes para plásticos de gran tamaño, alta resistencia y buena soldabilidad. | Para Moldes de plastico
1.208 | DIN 1.2080 | 1.208 | - | 1.208 | - | Moldes para plásticos que requieren alta resistencia a la corrosión y buen pulido. | Para Moldes de plastico
1.2311 | DIN 1.2311 | 1.2311 | - | 1.2311 | - | Moldes para plásticos de uso general, buena maquinabilidad y resistencia al desgaste. | Para Moldes de plastico
2711 | DIN 1.2711 | L6 Mod. | A681 | 1.2711 | G 4404 | Herramientas de corte, moldes y matrices de alta dureza y tenacidad. | Para Moldes de plastico
2738 | DIN 1.2738 | P20+Ni | A681 | 1.2738 | G 4404 | Moldes de gran tamaño y alta precisión, matrices de forja. | Para Moldes de plastico
P20 | AISI P20 | P20 | A681 | 1.2311 | G 4404 | Moldes para plásticos, matrices de inyección y herramientas de trabajo en frío. | Para Moldes de plastico
618 | DIN 1.2311 | P20 Mod. | A681 | 1.2311 | G 4404 | Moldes para plásticos y matrices de inyección. | Para Moldes de plastico
718 | DIN 1.2738 | P20+Ni | A681 | 1.2738 | G 4404 | Moldes de gran tamaño y alta precisión, matrices de forja. | Para Moldes de plastico
P80 | Propietario | P20 Mod. | A681 | 1.2311 | G 4404 | Moldes para plásticos y matrices de inyección. | Para Moldes de plastico
P80 | GB/T 711 | P20 Mod. | A681 | 1.2311 | G 4404 | Moldes para plásticos y matrices de inyección. | Para Moldes de plastico
638 | GB/T 711 | P20 Mod. | A681 | 1.2311 | G 4404 | Moldes para plásticos y matrices de inyección. | Para Moldes de plastico
Placas de Aceros al carbono
Q235-Q275 | GB/T 700 | A283 Gr C, A36 | A283, A36 | St37-2 | SS400 | Estructuras generales, construcción, puentes, maquinaria.
1970-08-01 | GB/T 699 | 1008-1070 | - | C10-C70 | S10C-S70C | Piezas mecánicas, ejes, engranajes, componentes de maquinaria.
20Mn-45Mn | GB/T 699 | 1020-1045 | - | C22-C45 | S20C-S45C | Piezas de maquinaria, ejes, engranajes, componentes estructurales.
55400 | - | - | - | - | - | Aplicaciones específicas no estandarizadas (consultar fabricante).
5M400 | - | - | - | - | - | Aplicaciones específicas no estandarizadas (consultar fabricante).
510C-555C | - | - | - | - | - | Aplicaciones específicas no estandarizadas (consultar fabricante).
5t37-2, 5t37-3 | - | - | - | - | - | Aplicaciones específicas no estandarizadas (consultar fabricante).
40(A, B, C, D, EE) | GB/T 699 | 1040 | - | C40 | S40C | Piezas de maquinaria, ejes, engranajes, componentes estructurales.
(5)A36 | ASTM A36 | 1020 | A36 | St37-2 | SS400 | Estructuras generales, construcción, puentes, maquinaria.
(5)A283 | ASTM A283 | - | A283 | - | - | Estructuras generales, construcción, tanques de almacenamiento.
A830 (1006-1060) | ASTM A830 | 1006-1060 | A830 | - | - | Piezas de maquinaria, componentes estructurales, aplicaciones de baja aleación.
S235 (JR, JO, J2, K2) | EN 10025 | A283 Gr C, A36 | - | St37-2 | SS400 | Estructuras generales, construcción, puentes, maquinaria.
C22-C45 | EN 10083 | 1020-1045 | - | C22-C45 | S20C-S45C | Piezas de maquinaria, ejes, engranajes, componentes estructurales.
1010-1050 | SAE/AISI | 1010-1050 | - | C10-C50 | S10C-S50C | Piezas de maquinaria, componentes estructurales, aplicaciones de baja aleación.
A53678-250 | - | - | - | - | - | Aplicaciones específicas no estandarizadas (consultar fabricante).
A53678-350 | - | - | - | - | - | Aplicaciones específicas no estandarizadas (consultar fabricante).